## Sheet1
Duditerm 570
Клей-расплав на основе полимеров ЭВА (этиленвинилацетат). Характеризуется средне-низкой вязкостью и хоро-
шей теплостойкостью. Благодаря отличной клеевой способности Duditerm 570 используют для облицовки различ-
ных типов прямолинейных кромок и софтформинга на автоматических кромкооблицовочных станках.
Характеристики:
Клей-расплав на основе синтетических полимеров
Физическое состояние гранулы
Цвет натуральный
Вязкость 35 000 ±5 000 мПа􀑍с
Точка размягчения полимера 95 ±3 °C
Условия использования
Влажность материала 8 — 10%
Относительная влажность воздуха 65 — 75%
Температура помещения и материалов >15 °С
Температура клея в емкости 170 — 190 °С
Температура на ролике 200 — 220 °С
Скорость подачи заготовки >15 м/мин
Давление со стороны прижимного ролика 3 — 5 кг/см2
Расход клея 200 — 300 г/м2
Применение:
Duditerm 570 применяют для облицовывания прямолинейных кромок на автоматическом кромкооблицовочном
станке для различных материалов (ПВХ, АБС, полиэстер, меламиновый ламинат, меламиновая бумага, натуральный
шпон, массивная древесина) там, где простота применения сочетается с хорошей теплостойкостью.
Инструкция по применению:
Перед началом работы следует проверить, чтобы склеиваемые края были чистыми и не имели пыли, так как пыль
способствует плохой адгезии клея. Во избежание дефектов склеивания вследствие несовпадения поверхностей
необходимо отрегулировать давление прижимного ролика. Температуру клея в ванне и на ролике необходимо
контролировать с помощью контрольного термометра во избежание неточных показаний некалиброванных
стационарных термометров.
Клей наносится равномерно. Количество наносимого клея зависит от типа основы и кромки. Недостаточное
количество клея может послужить причиной плохого склеивания поверхностей, тогда как избыточное количество
клея делает видимым клеевой шов и загрязняет оборудование и материал.
Материалы, подлежащие склеиванию, должны иметь температуру не ниже 16 °С, для того чтобы избежать контакта
расплавленного клея с холодным материалом, который влечет за собой снижение смачиваемости и дефекты
склеивания.
Скорость подачи кромочной ленты не должна быть ниже 15 метров в минуту во избежание чрезмерного охлаждения
клея до прессования. В случае, когда необходимо работать при более низких скоростях, необходимо избегать
охлаждения материалов путем разогрева с помощью горячего воздуха, увеличением температуры на ролике,
нагреванием основы и кромки. В случае облицовывания трудных кромок, таких как меламиновый ламинат, который
может содержать следы пергамина, рекомендуется применение праймера для увеличения адгезионных свойств
клея.
Во время перерывов (обеденный перерыв, длительная остановка) рекомендуется снижать температуру разогрева
в ванне на 30 –40 °С во избежание окислительных процессов во время перегрева клея. Клеевую ванну необходимо
очищать от клеевых отложений, которые провоцируют потерю проводки тепла. Склеиваемые материалы различаются
по свойствам адгезии, поэтому необходимо проводить испытания новой партии материалов. Устойчивость к высоким
и низким температурам зависит не только от качества склейки, но также от типа материала, предназначенного
для склеивания, от способности материалов сгибаться и удлиняться, от продолжительности склейки и от рабочей
температуры.
Хранение:
Срок хранения клея в сухом, прохладном помещении не менее 12 месяцев.
Содержание технической спецификации имеет общий характер и не является гарантией,